## Lotto 1
|  | ELABORAZIONE DATI ANALISI CSS PER IMPIANTO A REGIME | [8 empty] | 866.4113/00 07/2021
1
CLASSIFICAZIONE
Anno | 2023
Lotto n° | 1
Dimensione lotto (t) | 1206.48
Sottolotto | Data | Umidità (% t.q.) | Contenuto di ceneri (% s.s.) | PCI (MJ/kg t.q.) | PCI (MJ/kg s.s.) | Cloro (%s.s.) | Cloro (%t.q.) | Mercurio (mg/kg s.s.) | Mercurio (mg/MJ t.q.) | Produzione (kg)
1 | 2023-01-02 | 11.9 | 11.4 | 18.76 | 21.52 | 0.46 | 0.4 | 0.25 | 0.012 | 24540
2 | 2023-01-03 | 10 | 9.2 | 22.34 | 25 | 0.64 | 0.57 | 0.04 | 0.001 | 50910
3 | 2023-01-04 | 9.2 | 12.8 | 21.43 | 23.78 | 0.76 | 0.69 | 0.19 | 0.008 | 51480
4 | 2023-01-05 | 10.5 | 11 | 25.3 | 28.48 | 1.37 | 1.23 | 0.21 | 0.007 | 50680
5 | 2023-01-09 | 9.2 | 11.1 | 23.81 | 26.4 | 0.86 | 0.78 | 0.94 | 0.036 | 51540
6 | 2023-01-10 | 7.4 | 15.9 | 24 | 26.06 | 0.97 | 0.9 | 0.47 | 0.018 | 51780
7 | 2023-01-11 | 14 | 13.1 | 23.47 | 27.55 | 0.68 | 0.58 | 0.5 | 0.018 | 51130
8 | 2023-01-12 | 11.6 | 9 | 20.79 | 23.73 | 0.68 | 0.6 | 0.72 | 0.03 | 52300
9 | 2023-01-13 | 13.2 | 9.7 | 22.91 | 26.64 | 0.88 | 0.77 | 0.41 | 0.016 | 51080
10 | 2023-01-16 | 20.5 | 9.5 | 23.52 | 30.02 | 0.66 | 0.52 | 0.43 | 0.015 | 52450
11 | 2023-01-18 | 14 | 9.7 | 24.86 | 29.18 | 0.65 | 0.56 | 0.44 | 0.015 | 51260
12 | 2023-01-19 | 13 | 12 | 20.94 | 24.31 | 0.83 | 0.73 | 0.45 | 0.019 | 51120
13 | 2023-01-20 | 13 | 11.9 | 22.76 | 26.4 | 0.75 | 0.66 | 0.6 | 0.023 | 52640
14 | 2023-01-23 | 7.7 | 10.7 | 24.4 | 26.56 | 1.27 | 1.18 | 0.04 | 0.001 | 51370
15 | 2023-01-24 | 18.3 | 11.9 | 21.62 | 26.82 | 0.29 | 0.23 | 0.06 | 0.002 | 51330
16 | 2023-01-25 | 19.4 | 16.1 | 20.15 | 25.4 | 0.74 | 0.6 | 0.04 | 0.016 | 78740
17 | 2023-01-26 | 16.5 | 14 | 20.78 | 25.23 | 1.22 | 1.01 | 0.34 | 0.014 | 51840
18 | 2023-01-27 | 16.7 | 12.3 | 17.38 | 21.19 | 1 | 0.83 | 0.33 | 0.016 | 50860
19 | 2023-01-30 | 18.3 | 11.6 | 19.8 | 24.61 | 1.03 | 0.84 | 0.3 | 0.012 | 51770
20 | 2023-01-31 | 14.3 | 10.3 | 21.56 | 25.42 | 0.57 | 0.49 | 0.25 | 0.01 | 49780
21 | 2023-02-01 | 14.5 | 17.4 | 19.12 | 22.64 | 0.65 | 0.55 | 0.04 | 0.001 | 25160
22 | 2023-02-02 | 15.6 | 13.3 | 18.18 | 23.76 | 0.2 | 0.17 | 0.22 | 0.01 | 51720
23 | 2023-02-03 | 16.8 | 11.6 | 21.63 | 26.33 | 1.33 | 1.11 | 0.3 | 0.012 | 75600
24 | 2023-02-06 | 14.5 | 15.4 | 22.57 | 26.68 | 1.13 | 0.97 | 0.29 | 0.011 | 25400
MEDIA 1* |  | 13.75417 | 12.12083 | 21.75333 | 25.57125 | 0.8175 | 0.7070833 | 0.3275 | 0.01345833
N.B.: I valori sotto soglia di rilevabilità utilizzata dal laboratorio accreditato, sono riportati in grassetto corsivo
1* Media aritmetica dei valori giornalieri di tutto il lotto, da utilizzare come valore per la classificazione su 10 lotti consecutivi in "Classificazione Specificazione 10 lotti"
SPECIFICAZIONE
Classe e origine dei CSS
Codice classe 2*: 2-3-1
Origine 3*: 1.2.3, 1.5.1, 1.6, 1.7.2, 1.7.5, 2.1.2, 3.1.1, 3.4*, 3.5.2
Parametri fisici
Forma della particella 4*: fluff
Dimensioni della particella (d95) 5*: 30 mm
Parametri |  | Unità | Valore: | Limiti
Contenuto di ceneri |  | % s.s. | 12.12083 | -
Contenuto di umidità |  | % t.q. | 13.75417 | -
Valore calorifico netto |  | MJ/kg t.q. | 21.75333 | -
Valore calorifico netto |  | MJ/kg s.s. | 25.57125 | -
Parametri chimici
Parametri |  | Unità | Valore: | Limiti
Cloro (Cl) |  | % s.s. | 0.8175 | -
Antimonio (Sb) |  | mg/kg s.s. | 10.56 | 50
Arsenico (As) |  | mg/kg s.s. | 0.25 | 5
Cadmio (Cd) |  | mg/kg s.s. | 1.96 | 4
Cromo (Cr) |  | mg/kg s.s. | 23.28 | 100
Cobalto (Co) |  | mg/kg s.s. | 2.1 | 18
Rame (Cu) |  | mg/kg s.s. | 51.86 | 500
Piombo (Pb) |  | mg/kg s.s. | 53.43 | 240
Manganese (Mn) |  | mg/kg s.s. | 63.69 | 250
Mercurio (Hg) |  | mg/MJ t.q. | 0.01345833 | -
Nichel (Ni) |  | mg/kg s.s. | 6.56 | 30
Tallio (Tl) |  | mg/kg s.s. | 0.13 | 5
Vanadio (V) |  | mg/kg s.s. | 2.52 | 10
Stagno (Sn) |  | mg/kg s.s. | 21.82 | -
Zolfo (S) 6* |  | % s.s. | 0.11 | -
2*: assegnare classe secondo i criteri individuati dalla norma UNI EN ISO 21640
3*: assegnare il codice di origine dei rifiuti in ingresso secondo la Tabella 3 della norma UNI EN ISO 21640
4*: assegnare una forma in base a quelle riportate in Tabella 4 della norma UNI EN ISO 21640
5*: setacciatura o tecnica equivalente espressa come d95, dove d è la dimensione delle particelle sulla curva di distribuzione dove passa 95% (UNI EN 15415-1)
6*: valore da riportare se richiesto dal cliente, non previsto dalla norma UNI EN ISO 21640 o dal D.M. n. 22 del 2013
Formulas:
Data = '[1]2023'!B2

## Lotto 2
|  | ELABORAZIONE DATI ANALISI CSS PER IMPIANTO A REGIME | [9 empty] | 866.4113/00 07/2021
2
CLASSIFICAZIONE
Anno | 2023
Lotto n° | 2
Dimensione lotto (t) | 1130.84
Sottolotto | Data | Umidità (% t.q.) | Contenuto di ceneri (% s.s.) | PCI (MJ/kg t.q.) | PCI (MJ/kg s.s.) | Cloro (%s.s.) | Cloro (%t.q.) | Mercurio (mg/kg s.s.) | Mercurio (mg/MJ t.q.) | Produzione (kg)
1 | 2023-02-07 | 14.5 | 9.7 | 23.1 | 27.31 | 0.82 | 0.7 | 0.35 | 0.013 | 50710
2 | 2023-02-08 | 11.3 | 16.2 | 23.38 | 26.57 | 1.46 | 1.3 | 0.26 | 0.01 | 50890
3 | 2023-02-09 | 14.6 | 11.4 | 22.98 | 27.21 | 1.03 | 0.88 | 0.07 | 0.003 | 51030
4 | 2023-02-10 | 15.2 | 14.1 | 20.64 | 24.64 | 0.68 | 0.58 | 0.6 | 0.025 | 50120
5 | 2023-02-13 | 8.5 | 10.1 | 26.36 | 28.94 | 0.22 | 0.2 | 0.48 | 0.017 | 48130
6 | 2023-02-14 | 14.2 | 14.2 | 18.98 | 22.39 | 0.29 | 0.25 | 0.12 | 0.006 | 51550
7 | 2023-02-15 | 10.7 | 17.7 | 19.83 | 22.4 | 0.65 | 0.58 | 0.1 | 0.005 | 51290
8 | 2023-02-16 | 10.9 | 10.2 | 27.93 | 31.55 | 0.6 | 0.54 | 0.55 | 0.017 | 50090
9 | 2023-02-17 | 16.3 | 17.7 | 17.92 | 21.73 | 0.69 | 0.58 | 0.31 | 0.015 | 47960
10 | 2023-02-20 | 15.6 | 14.8 | 21.8 | 26.14 | 1.4 | 1.18 | 0.05 | 0.002 | 48920
11 | 2023-02-21 | 14.9 | 22.2 | 20.44 | 24.3 | 3.77 | 3.21 | 0.23 | 0.009 | 49660
12 | 2023-02-22 | 10.8 | 13.7 | 21.42 | 24.22 | 1.66 | 1.48 | 0.19 | 0.008 | 24000
13 | 2023-02-23 | 9.1 | 12.9 | 20.55 | 22.76 | 1.18 | 1.08 | 0.33 | 0.015 | 23180
14 | 2023-02-28 | 12.7 | 9.6 | 24 | 27.73 | 0.82 | 0.71 | 0.52 | 0.019 | 47880
15 | 2023-03-01 | 11.5 | 11.9 | 26.22 | 29.86 | 0.25 | 0.22 | 0.22 | 0.008 | 49500
16 | 2023-03-02 | 11.8 | 10 | 21.98 | 25.13 | 0.79 | 0.7 | 0.41 | 0.017 | 49840
17 | 2023-03-03 | 6.4 | 8.4 | 25.74 | 27.62 | 1.05 | 0.99 | 0.34 | 0.012 | 50960
18 | 2023-03-06 | 10.7 | 14.2 | 23.08 | 26.04 | 2.37 | 2.11 | 0.4 | 0.015 | 50490
19 | 2023-03-07 | 14.9 | 16.4 | 17.87 | 21.28 | 0.57 | 0.49 | 0.34 | 0.016 | 50480
20 | 2023-03-08 | 12.3 | 8.3 | 23.4 | 26.92 | 0.78 | 0.69 | 0.15 | 0.005 | 52470 | r
21 | 2023-03-09 | 10.9 | 9.9 | 24.59 | 27.79 | 0.48 | 0.43 | 0.04 | 0.002 | 26360 | r
22 | 2023-03-10 | 10.9 | 10 | 24.15 | 27.3 | 0.49 | 0.44 | 0.04 | 0.001 | 77620 | r
23 | 2023-03-13 | 4.5 | 9.5 | 26.05 | 27.35 | 0.71 | 0.68 | 0.49 | 0.018 | 51290
24 | 2023-03-14 | 10.4 | 9 | 25.26 | 28.39 | 0.33 | 0.29 | 0.17 | 0.006 | 26420 | r
MEDIA 1* |  | 11.81667 | 12.5875 | 22.81958 | 26.06542 | 0.9620833 | 0.84625 | 0.2816667 | 0.011
N.B.: I valori sotto soglia di rilevabilità utilizzata dal laboratorio accreditato, sono riportati in grassetto corsivo
1* Media aritmetica dei valori giornalieri di tutto il lotto, da utilizzare come valore per la classificazione su 10 lotti consecutivi in "Classificazione Specificazione 10 lotti"
SPECIFICAZIONE
Classe e origine dei CSS
Codice classe 2*: 2-3-1
Origine 3*: 1.2.3, 1.5.1, 1.6, 1.7.2, 1.7.5, 2.1.2, 3.1.1, 3.4*, 3.5.2
Parametri fisici
Forma della particella 4*: fluff
Dimensioni della particella (d95) 5*: 30 mm
Parametri |  | Unità | Valore: | Limiti
Contenuto di ceneri |  | % s.s. | 12.5875 | -
Contenuto di umidità |  | % t.q. | 11.81667 | -
Valore calorifico netto |  | MJ/kg t.q. | 22.81958 | -
Valore calorifico netto |  | MJ/kg s.s. | 26.06542 | -
Parametri chimici
Parametri |  | Unità | Valore: | Limiti
Cloro (Cl) |  | % s.s. | 0.9620833 | -
Antimonio (Sb) |  | mg/kg s.s. | 3.27 | 50
Arsenico (As) |  | mg/kg s.s. | 1.21 | 5
Cadmio (Cd) |  | mg/kg s.s. | 0.39 | 4
Cromo (Cr) |  | mg/kg s.s. | 8.65 | 100
Cobalto (Co) |  | mg/kg s.s. | 1.19 | 18
Rame (Cu) |  | mg/kg s.s. | 23.24 | 500
Piombo (Pb) |  | mg/kg s.s. | 16.41 | 240
Manganese (Mn) |  | mg/kg s.s. | 17.36 | 250
Mercurio (Hg) |  | mg/MJ t.q. | 0.011 | -
Nichel (Ni) |  | mg/kg s.s. | 5.9 | 30
Tallio (Tl) |  | mg/kg s.s. | 6.16 | 5
Vanadio (V) |  | mg/kg s.s. | 1.36 | 10
Stagno (Sn) |  | mg/kg s.s. | 2.57 | -
Zolfo (S) 6* |  | % s.s. | 0.11 | -
2*: assegnare classe secondo i criteri individuati dalla norma UNI EN ISO 21640
3*: assegnare il codice di origine dei rifiuti in ingresso secondo la Tabella 3 della norma UNI EN ISO 21640
4*: assegnare una forma in base a quelle riportate in Tabella 4 della norma UNI EN ISO 21640
5*: setacciatura o tecnica equivalente espressa come d95, dove d è la dimensione delle particelle sulla curva di distribuzione dove passa 95% (UNI EN 15415-1)
6*: valore da riportare se richiesto dal cliente, non previsto dalla norma UNI EN ISO 21640 o dal D.M. n. 22 del 2013
Formulas:
Data = '[2]2023'!B26
Data = '[2]2023'!$B49

## Lotto 3
|  | ELABORAZIONE DATI ANALISI CSS PER IMPIANTO A REGIME | [8 empty] | 866.4113/00 07/2021
3
CLASSIFICAZIONE
Anno | 2023
Lotto n° | 3
Dimensione lotto (t) | 1196.98
Sottolotto | Data | Umidità (% t.q.) | Contenuto di ceneri (% s.s.) | PCI (MJ/kg t.q.) | PCI (MJ/kg s.s.) | Cloro (%s.s.) | Cloro (%t.q.) | Mercurio (mg/kg s.s.) | Mercurio (mg/MJ t.q.) | Produzione (kg)
1 | 2023-03-15 | 3.6 | 9.4 | 28.52 | 29.64 | 0.64 | 0.62 | 0.3 | 0.01 | 50580
2 | 2023-03-16 | 12.2 | 9.4 | 22.61 | 25.98 | 0.78 | 0.68 | 0.04 | 0.001 | 77380
3 | 2023-03-17 | 8.3 | 11.6 | 24.53 | 26.88 | 0.73 | 0.67 | 0.21 | 0.008 | 50340
4 | 2023-03-20 | 13.5 | 9.8 | 24.85 | 28.99 | 1.1 | 0.95 | 0.3 | 0.01 | 50720
5 | 2023-03-21 | 17.5 | 10.6 | 22.18 | 27.25 | 0.65 | 0.54 | 0.05 | 0.002 | 26210
6 | 2023-03-22 | 15.1 | 12 | 21.3 | 25.39 | 0.73 | 0.86 | 0.33 | 0.013 | 50340
7 | 2023-03-23 | 16.5 | 13.3 | 23.83 | 28.86 | 1.09 | 0.91 | 0.29 | 0.01 | 52280
8 | 2023-03-24 | 13.8 | 11.7 | 21.8 | 25.57 | 0.86 | 0.74 | 0.32 | 0.013 | 51550
9 | 2023-03-27 | 9.2 | 10.8 | 25.89 | 28.69 | 0.37 | 0.33 | 0.24 | 0.008 | 53350
10 | 2023-03-28 | 8.8 | 10.4 | 27.22 | 30.03 | 0.3 | 0.28 | 0.04 | 0.001 | 53110
11 | 2023-03-29 | 13.2 | 19.1 | 16.42 | 19.18 | 0.49 | 0.43 | 0.37 | 0.019 | 51780
12 | 2023-03-30 | 10.7 | 18.7 | 23.57 | 26.58 | 0.26 | 0.23 | 0.3 | 0.011 | 52190
13 | 2023-03-31 | 10.1 | 13.4 | 22.88 | 25.62 | 0.8 | 0.72 | 0.16 | 0.006 | 24800
14 | 2023-04-03 | 9.8 | 15.9 | 24.23 | 27.03 | 0.91 | 0.82 | 0.29 | 0.011 | 53360
15 | 2023-04-04 | 10.7 | 8.3 | 27.21 | 30.65 | 0.98 | 0.88 | 0.38 | 0.012 | 53230
16 | 2023-04-05 | 13.3 | 12 | 22.8 | 26.56 | 1.06 | 0.92 | 0.51 | 0.019 | 52690
17 | 2023-04-06 | 7.7 | 10.8 | 24.34 | 26.51 | 1.38 | 1.27 | 0.37 | 0.014 | 52830
18 | 2023-04-07 | 5.9 | 14.6 | 25.59 | 27.3 | 0.89 | 0.84 | 0.12 | 0.004 | 24400
19 | 2023-04-11 | 4.6 | 13.7 | 18.67 | 19.66 | 0.53 | 0.51 | 0.2 | 0.01 | 23820
20 | 2023-04-12 | 9.9 | 15.6 | 20.08 | 22.46 | 0.63 | 0.57 | 0.07 | 0.003 | 52450
21 | 2023-04-13 | 9.7 | 17 | 21.45 | 23.95 | 0.64 | 0.58 | 0.28 | 0.012 | 51430
22 | 2023-04-14 | 6.2 | 16.3 | 22.5 | 24.11 | 0.509 | 0.48 | 0.37 | 0.015 | 54220
23 | 2023-04-17 | 12.5 | 13.6 | 21.11 | 24.36 | 0.904 | 0.79 | 0.35 | 0.015 | 80550
24 | 2023-04-18 | 12.2 | 13.4 | 22.39 | 25.72 | 0.758 | 0.67 | 2.94 | 0.115 | 53370
MEDIA 1* |  | 10.625 | 12.975 | 23.16542 | 26.12375 | 0.749625 | 0.67875 | 0.3679167 | 0.01425
N.B.: I valori sotto soglia di rilevabilità utilizzata dal laboratorio accreditato, sono riportati in grassetto corsivo
1* Media aritmetica dei valori giornalieri di tutto il lotto, da utilizzare come valore per la classificazione su 10 lotti consecutivi in "Classificazione Specificazione 10 lotti"
SPECIFICAZIONE
Classe e origine dei CSS
Codice classe 2*: 2-3-1
Origine 3*: 1.2.3, 1.5.1, 1.6, 1.7.2, 1.7.5, 2.1.2, 3.1.1, 3.4*, 3.5.2
Parametri fisici
Forma della particella 4*: fluff
Dimensioni della particella (d95) 5*: 30 mm
Parametri |  | Unità | Valore: | Limiti
Contenuto di ceneri |  | % s.s. | 12.975 | -
Contenuto di umidità |  | % t.q. | 10.625 | -
Valore calorifico netto |  | MJ/kg t.q. | 23.16542 | -
Valore calorifico netto |  | MJ/kg s.s. | 26.12375 | -
Parametri chimici
Parametri |  | Unità | Valore: | Limiti
Cloro (Cl) |  | % s.s. | 0.749625 | -
Antimonio (Sb) |  | mg/kg s.s. | 10.25 | 50
Arsenico (As) |  | mg/kg s.s. | 1.6 | 5
Cadmio (Cd) |  | mg/kg s.s. | 1.4 | 4
Cromo (Cr) |  | mg/kg s.s. | 10.69 | 100
Cobalto (Co) |  | mg/kg s.s. | 6.3 | 18
Rame (Cu) |  | mg/kg s.s. | 84.22 | 500
Piombo (Pb) |  | mg/kg s.s. | 37.39 | 240
Manganese (Mn) |  | mg/kg s.s. | 111.64 | 250
Mercurio (Hg) |  | mg/MJ t.q. | 0.01425 | -
Nichel (Ni) |  | mg/kg s.s. | 14.39 | 30
Tallio (Tl) |  | mg/kg s.s. | 0.13 | 5
Vanadio (V) |  | mg/kg s.s. | 2.41 | 10
Stagno (Sn) |  | mg/kg s.s. | 10.05 | -
Zolfo (S) 6* |  | % s.s. | 0.016 | -
2*: assegnare classe secondo i criteri individuati dalla norma UNI EN ISO 21640
3*: assegnare il codice di origine dei rifiuti in ingresso secondo la Tabella 3 della norma UNI EN ISO 21640
4*: assegnare una forma in base a quelle riportate in Tabella 4 della norma UNI EN ISO 21640
5*: setacciatura o tecnica equivalente espressa come d95, dove d è la dimensione delle particelle sulla curva di distribuzione dove passa 95% (UNI EN 15415-1)
6*: valore da riportare se richiesto dal cliente, non previsto dalla norma UNI EN ISO 21640 o dal D.M. n. 22 del 2013
Formulas:
Data = '[1]2023'!B50

## Lotto 4
|  | ELABORAZIONE DATI ANALISI CSS PER IMPIANTO A REGIME | [8 empty] | 866.4113/00 07/2021
4
CLASSIFICAZIONE
Anno | 2023
Lotto n° | 4
Dimensione lotto (t) | 1302.4
Sottolotto | Data | Umidità (% t.q.) | Contenuto di ceneri (% s.s.) | PCI (MJ/kg t.q.) | PCI (MJ/kg s.s.) | Cloro (%s.s.) | Cloro (%t.q.) | Mercurio (mg/kg s.s.) | Mercurio (mg/MJ t.q.) | Produzione (kg)
1 | 2023-04-19 | 9.8 | 12.2 | 23.2 | 25.89 | 1.232 | 1.11 | 0.28 | 0.011 | 53330
2 | 2023-04-20 | 8.1 | 19.5 | 24.98 | 27.33 | 0.842 | 0.78 | 2.08 | 0.077 | 51820
3 | 2023-04-21 | 7.2 | 12.7 | 25.83 | 27.97 | 0.569 | 0.53 | 0.12 | 0.004 | 39500
4 | 2023-04-24 | 6.1 | 13.4 | 28.93 | 30.92 | 1.496 | 1.4 | 0.04 | 0.001 | 53730
5 | 2023-04-26 | 12.2 | 19.9 | 18.77 | 21.61 | 0.69 | 0.61 | 0.04 | 0.001 | 54220
6 | 2023-04-27 | 8.5 | 16.2 | 20.69 | 22.77 | 0.494 | 0.66 | 0.06 | 0.003 | 54790
7 | 2023-04-28 | 13.1 | 17.4 | 24.07 | 27.96 | 1.253 | 1.09 | 0.91 | 0.033 | 52570
8 | 2023-05-02 | 10.3 | 10.7 | 27.35 | 30.68 | 0.826 | 0.74 | 0.07 | 0.002 | 52680
9 | 2023-05-03 | 12.5 | 10.1 | 24.2 | 27.9 | 0.838 | 0.73 | 0.07 | 0.003 | 54080
10 | 2023-05-04 | 9.7 | 9.1 | 24.53 | 27.34 | 0.773 | 0.7 | 0.29 | 0.011 | 56640
11 | 2023-05-05 | 6.1 | 12.9 | 28.14 | 30.08 | 1.15 | 1.08 | 0.14 | 0.005 | 54600
12 | 2023-05-08 | 6.8 | 12 | 22.75 | 24.53 | 0.816 | 0.76 | 0.05 | 0.002 | 52950
13 | 2023-05-09 | 5.6 | 11.3 | 28.44 | 30.23 | 1.297 | 1.22 | 0.04 | 0.001 | 54080
14 | 2023-05-10 | 4.1 | 16.4 | 27.75 | 29 | 1.176 | 1.13 | 0.15 | 0.005 | 52160
15 | 2023-05-11 | 3.1 | 12.3 | 25.33 | 26.19 | 1.052 | 1.02 | 0.3 | 0.011 | 53560
16 | 2023-05-12 | 13.8 | 12.4 | 24.68 | 28.88 | 0.962 | 0.83 | 0.68 | 0.024 | 25030
17 | 2023-05-15 | 11 | 14.1 | 23.39 | 26.48 | 0.972 | 0.87 | 0.58 | 0.022 | 52580
18 | 2023-05-16 | 16.5 | 11.4 | 22.38 | 27.12 | 1.899 | 1.59 | 0.43 | 0.016 | 52100
19 | 2023-05-17 | 13.6 | 11.2 | 25.89 | 30.23 | 0.698 | 0.6 | 0.23 | 0.008 | 50920
20 | 2023-05-18 | 8.5 | 10.3 | 21.37 | 23.51 | 0.8 | 0.73 | 1.02 | 0.044 | 53310
21 | 2023-05-19 | 7 | 7.9 | 29.81 | 32.16 | 1.177 | 1.09 | 0.3 | 0.01 | 52680
22 | 2023-05-22 | 14.3 | 15.3 | 22.38 | 26.38 | 0.94 | 0.97 | 0.23 | 0.009 | 73790
23 | 2023-05-23 | 17.8 | 12.1 | 22.77 | 28.05 | 0.951 | 0.78 | 0.06 | 0.002 | 76760
24 | 2023-05-24 | 15.1 | 9.7 | 27.89 | 33.17 | 0.9 | 0.76 | 0.12 | 0.004 | 74520
MEDIA 1* |  | 10.03333 | 12.9375 | 24.81333 | 27.76583 | 0.9917917 | 0.9075 | 0.3454167 | 0.012875
N.B.: I valori sotto soglia di rilevabilità utilizzata dal laboratorio accreditato, sono riportati in grassetto corsivo
1* Media aritmetica dei valori giornalieri di tutto il lotto, da utilizzare come valore per la classificazione su 10 lotti consecutivi in "Classificazione Specificazione 10 lotti"
SPECIFICAZIONE
Classe e origine dei CSS
Codice classe 2*: 2-3-1
Origine 3*: 1.2.3, 1.5.1, 1.6, 1.7.2, 1.7.5, 2.1.2, 3.1.1, 3.4*, 3.5.2
Parametri fisici
Forma della particella 4*: fluff
Dimensioni della particella (d95) 5*: 30 mm
Parametri |  | Unità | Valore: | Limiti
Contenuto di ceneri |  | % s.s. | 12.9375 | -
Contenuto di umidità |  | % t.q. | 10.03333 | -
Valore calorifico netto |  | MJ/kg t.q. | 24.81333 | -
Valore calorifico netto |  | MJ/kg s.s. | 27.76583 | -
Parametri chimici
Parametri |  | Unità | Valore: | Limiti
Cloro (Cl) |  | % s.s. | 0.9917917 | -
Antimonio (Sb) |  | mg/kg s.s. | 14.15 | 50
Arsenico (As) |  | mg/kg s.s. | 1.9 | 5
Cadmio (Cd) |  | mg/kg s.s. | 0.72 | 4
Cromo (Cr) |  | mg/kg s.s. | 17.92 | 100
Cobalto (Co) |  | mg/kg s.s. | 3.56 | 18
Rame (Cu) |  | mg/kg s.s. | 29.82 | 500
Piombo (Pb) |  | mg/kg s.s. | 17.59 | 240
Manganese (Mn) |  | mg/kg s.s. | 41.42 | 250
Mercurio (Hg) |  | mg/MJ t.q. | 0.012875 | -
Nichel (Ni) |  | mg/kg s.s. | 12.21 | 30
Tallio (Tl) |  | mg/kg s.s. | 0.13 | 5
Vanadio (V) |  | mg/kg s.s. | 2.55 | 10
Stagno (Sn) |  | mg/kg s.s. | 6.72 | -
Zolfo (S) 6* |  | % s.s. | 0.047 | -
2*: assegnare classe secondo i criteri individuati dalla norma UNI EN ISO 21640
3*: assegnare il codice di origine dei rifiuti in ingresso secondo la Tabella 3 della norma UNI EN ISO 21640
4*: assegnare una forma in base a quelle riportate in Tabella 4 della norma UNI EN ISO 21640
5*: setacciatura o tecnica equivalente espressa come d95, dove d è la dimensione delle particelle sulla curva di distribuzione dove passa 95% (UNI EN 15415-1)
6*: valore da riportare se richiesto dal cliente, non previsto dalla norma UNI EN ISO 21640 o dal D.M. n. 22 del 2013
Formulas:
Data = '[3]2023'!B74

## Lotto 5
|  | ELABORAZIONE DATI ANALISI CSS PER IMPIANTO A REGIME | [8 empty] | 866.4113/00 07/2021
5
CLASSIFICAZIONE
Anno | 2023
Lotto n° | 5
Dimensione lotto (t) | 1044.81
Sottolotto | Data | Umidità (% t.q.) | Contenuto di ceneri (% s.s.) | PCI (MJ/kg t.q.) | PCI (MJ/kg s.s.) | Cloro (%s.s.) | Cloro (%t.q.) | Mercurio (mg/kg s.s.) | Mercurio (mg/MJ t.q.) | Produzione (kg)
1 | 2023-05-25 | 2.4 | 11.5 | 26.62 | 27.3 | 0.762 | 0.74 | 0.04 | 0.002 | 50000
2 | 2023-05-26 | 2.5 | 8.1 | 30.6 | 31.42 | 0.539 | 0.53 | 0.14 | 0.005 | 24760
3 | 2023-05-29 | 20.9 | 17.8 | 20.5 | 26.37 | 1.162 | 0.92 | 0.04 | 0.001 | 45860
4 | 2023-05-30 | 20.4 | 12.4 | 20.36 | 26.01 | 0.578 | 0.46 | 0.07 | 0.003 | 49540
5 | 2023-05-31 | 9.2 | 11.2 | 24.79 | 27.47 | 1.048 | 0.95 | 0.04 | 0.0011 | 48970
6 | 2023-06-01 | 2.3 | 10.1 | 28.53 | 29.23 | 0.621 | 0.61 | 0.04 | 0.001 | 47930
7 | 2023-06-05 | 12.2 | 13.6 | 19.27 | 22.19 | 0.553 | 0.49 | 0.94 | 0.043 | 46860
8 | 2023-06-06 | 11.3 | 11.4 | 19.67 | 21.19 | 0.641 | 0.6 | 0.07 | 0.003 | 45040
9 | 2023-06-07 | 15.9 | 18.2 | 18.65 | 22.49 | 0.667 | 0.56 | 0.26 | 0.012 | 45620
10 | 2023-06-08 | 11.3 | 15.3 | 20.52 | 23.35 | 0.78 | 0.69 | 0.5 | 0.022 | 42500
11 | 2023-06-09 | 14.1 | 16.7 | 21.65 | 25.46 | 0.643 | 0.55 | 1.33 | 0.053 | 20840
12 | 2023-06-12 | 14.3 | 15.2 | 23.06 | 27.2 | 0.708 | 0.61 | 0.09 | 0.003 | 44490
13 | 2023-06-13 | 14.7 | 13.5 | 21.92 | 25.99 | 0.813 | 0.69 | 0.2 | 0.008 | 44730
14 | 2023-06-14 | 15.9 | 14.8 | 20.92 | 25.18 | 0.644 | 0.54 | 0.07 | 0.003 | 46730
15 | 2023-06-15 | 15.5 | 13.4 | 25.05 | 29.34 | 0.983 | 0.83 | 0.04 | 0.001 | 42370
16 | 2023-06-16 | 0.8 | 11.7 | 21.86 | 22.04 | 0.458 | 0.48 | 0.12 | 0.005 | 21500
17 | 2023-06-19 | 0.8 | 8.1 | 22.08 | 22.27 | 0.235 | 0.23 | 0.24 | 0.011 | 50610
18 | 2023-06-20 | 14.9 | 14.3 | 27.84 | 32.99 | 0.607 | 0.52 | 0.08 | 0.003 | 46220
19 | 2023-06-21 | 11.5 | 12.8 | 23.68 | 26.96 | 0.519 | 0.46 | 0.14 | 0.005 | 48090
20 | 2023-06-22 | 8.5 | 9.6 | 25.28 | 27.77 | 0.812 | 0.74 | 0.06 | 0.002 | 46920
21 | 2023-06-23 | 11.7 | 19.1 | 19.06 | 21.81 | 0.96 | 0.85 | 0.06 | 0.003 | 44240
22 | 2023-06-26 | 10.9 | 19.3 | 21.93 | 24.82 | 0.872 | 0.78 | 0.11 | 0.004 | 45650
23 | 2023-06-27 | 9.4 | 19.2 | 25.49 | 28.32 | 0.692 | 0.63 | 0.45 | 0.016 | 47790
24 | 2023-06-28 | 13.1 | 18.1 | 20.41 | 23.73 | 0.563 | 0.49 | 0.15 | 0.007 | 47550
MEDIA 1* |  | 11.02083 | 13.975 | 22.90583 | 25.87083 | 0.7025 | 0.6229167 | 0.22 | 0.009045833
N.B.: I valori sotto soglia di rilevabilità utilizzata dal laboratorio accreditato, sono riportati in grassetto corsivo
1* Media aritmetica dei valori giornalieri di tutto il lotto, da utilizzare come valore per la classificazione su 10 lotti consecutivi in "Classificazione Specificazione 10 lotti"
SPECIFICAZIONE
Classe e origine dei CSS
Codice classe 2*: 2-3-1
Origine 3*: 1.2.3, 1.5.1, 1.6, 1.7.2, 1.7.5, 2.1.2, 3.1.1, 3.4*, 3.5.2
Parametri fisici
Forma della particella 4*: fluff
Dimensioni della particella (d95) 5*: 30 mm
Parametri |  | Unità | Valore: | Limiti
Contenuto di ceneri |  | % s.s. | 13.975 | -
Contenuto di umidità |  | % t.q. | 11.02083 | -
Valore calorifico netto |  | MJ/kg t.q. | 22.90583 | -
Valore calorifico netto |  | MJ/kg s.s. | 25.87083 | -
Parametri chimici
Parametri |  | Unità | Valore: | Limiti
Cloro (Cl) |  | % s.s. | 0.7025 | -
Antimonio (Sb) |  | mg/kg s.s. | 67.65 | 50
Arsenico (As) |  | mg/kg s.s. | 0.25 | 5
Cadmio (Cd) |  | mg/kg s.s. | 1.95 | 4
Cromo (Cr) |  | mg/kg s.s. | 27.61 | 100
Cobalto (Co) |  | mg/kg s.s. | 7.91 | 18
Rame (Cu) |  | mg/kg s.s. | 48.13 | 500
Piombo (Pb) |  | mg/kg s.s. | 36.69 | 240
Manganese (Mn) |  | mg/kg s.s. | 116.21 | 250
Mercurio (Hg) |  | mg/MJ t.q. | 0.009045833 | -
Nichel (Ni) |  | mg/kg s.s. | 16.18 | 30
Tallio (Tl) |  | mg/kg s.s. | 13.73 | 5
Vanadio (V) |  | mg/kg s.s. | 4.49 | 10
Stagno (Sn) |  | mg/kg s.s. | 17.5 | -
Zolfo (S) 6* |  | % s.s. | 0.044 | -
2*: assegnare classe secondo i criteri individuati dalla norma UNI EN ISO 21640
3*: assegnare il codice di origine dei rifiuti in ingresso secondo la Tabella 3 della norma UNI EN ISO 21640
4*: assegnare una forma in base a quelle riportate in Tabella 4 della norma UNI EN ISO 21640
5*: setacciatura o tecnica equivalente espressa come d95, dove d è la dimensione delle particelle sulla curva di distribuzione dove passa 95% (UNI EN 15415-1)
6*: valore da riportare se richiesto dal cliente, non previsto dalla norma UNI EN ISO 21640 o dal D.M. n. 22 del 2013
Formulas:
Data = '[3]2023'!B98

## Lotto 6
|  | ELABORAZIONE DATI ANALISI CSS PER IMPIANTO A REGIME | [8 empty] | 866.4113/00 07/2021
6
CLASSIFICAZIONE
Anno | 2023
Lotto n° | 6
Dimensione lotto (t) | 1079.1
Sottolotto | Data | Umidità (% t.q.) | Contenuto di ceneri (% s.s.) | PCI (MJ/kg t.q.) | PCI (MJ/kg s.s.) | Cloro (%s.s.) | Cloro (%t.q.) | Mercurio (mg/kg s.s.) | Mercurio (mg/MJ t.q.) | Produzione (kg)
1 | 2023-06-29 | 5.2 | 13.1 | 22.64 | 23.98 | 0.579 | 0.55 | 0.04 | 0.001 | 45100
2 | 2023-06-30 | 7.3 | 9.4 | 23.18 | 25.13 | 0.522 | 0.48 | 0.08 | 0.003 | 42190
3 | 2023-07-03 | 8.5 | 18.3 | 22.51 | 24.75 | 0.576 | 0.53 | 0.3 | 0.012 | 45130
4 | 2023-07-04 | 7 | 16 | 19.45 | 21.05 | 0.796 | 0.74 | 0.5 | 0.024 | 47850
5 | 2023-07-05 | 6.3 | 14.9 | 21.36 | 22.9 | 0.43 | 0.4 | 0.2 | 0.009 | 47680
6 | 2023-07-06 | 0.8 | 10 | 22.68 | 22.87 | 0.207 | 0.2 | 0.76 | 0.033 | 47840
7 | 2023-07-07 | 0.8 | 11.2 | 23.5 | 23.69 | 0.282 | 0.28 | 0.04 | 0.001 | 49340
8 | 2023-07-10 | 5.7 | 11.3 | 25.58 | 27.21 | 0.675 | 0.64 | 0.04 | 0.001 | 43130
9 | 2023-07-11 | 9.4 | 13.6 | 19.33 | 21.52 | 0.472 | 0.43 | 0.25 | 0.012 | 44180
10 | 2023-07-12 | 8.2 | 13 | 23.6 | 25.87 | 0.812 | 0.74 | 0.16 | 0.006 | 42880
11 | 2023-07-13 | 1.3 | 10.8 | 30.07 | 30.48 | 0.306 | 0.3 | 0.17 | 0.006 | 43660
12 | 2023-07-14 | 7.3 | 11.3 | 21.9 | 23.76 | 1.212 | 1.12 | 0.26 | 0.011 | 42290
13 | 2023-07-17 | 9.6 | 16.4 | 19.09 | 21.29 | 0.964 | 0.87 | 1.2 | 0.057 | 44320
14 | 2023-07-18 | 7.4 | 14.9 | 22.99 | 24.96 | 0.488 | 0.45 | 0.56 | 0.022 | 44940
15 | 2023-07-19 | 12.1 | 14.8 | 17.3 | 19.9 | 0.599 | 0.53 | 0.55 | 0.028 | 45000
16 | 2023-07-20 | 8.9 | 16 | 20.29 | 22.45 | 1.195 | 1.09 | 0.04 | 0.001 | 45820
17 | 2023-07-21 | 13.2 | 15.9 | 20.06 | 23.38 | 0.659 | 0.57 | 0.04 | 0.001 | 42210
18 | 2023-07-24 | 7.7 | 13 | 22.2 | 24.18 | 0.595 | 0.55 | 0.36 | 0.015 | 45890
19 | 2023-07-25 | 10.4 | 15.8 | 20.95 | 23.57 | 0.817 | 0.73 | 0.35 | 0.015 | 47090
20 | 2023-07-26 | 20.7 | 21.3 | 18.05 | 23.2 | 1.234 | 0.98 | 0.4 | 0.018 | 47270
21 | 2023-07-27 | 1.2 | 6.7 | 30.98 | 31.39 | 0.523 | 0.5 | 0.75 | 0.024 | 51120
22 | 2023-07-28 | 20.1 | 17.1 | 19.56 | 24.89 | 0.818 | 0.65 | 0.83 | 0.034 | 25600
23 | 2023-07-31 | 11.4 | 20 | 21.94 | 24.99 | 0.706 | 0.63 | 0.88 | 0.036 | 46560
24 | 2023-08-01 | 1.2 | 11.4 | 27.67 | 28.04 | 0.27 | 0.27 | 0.56 | 0.02 | 52010
MEDIA 1* |  | 7.9875 | 14.00833 | 22.37 | 24.39375 | 0.6557083 | 0.5929167 | 0.3883333 | 0.01625
N.B.: I valori sotto soglia di rilevabilità utilizzata dal laboratorio accreditato, sono riportati in grassetto corsivo
1* Media aritmetica dei valori giornalieri di tutto il lotto, da utilizzare come valore per la classificazione su 10 lotti consecutivi in "Classificazione Specificazione 10 lotti"
SPECIFICAZIONE
Classe e origine dei CSS
Codice classe 2*: 2-3-1
Origine 3*: 1.2.3, 1.5.1, 1.6, 1.7.2, 1.7.5, 2.1.2, 3.1.1, 3.4*, 3.5.2
Parametri fisici
Forma della particella 4*: fluff
Dimensioni della particella (d95) 5*: 30 mm
Parametri |  | Unità | Valore: | Limiti
Contenuto di ceneri |  | % s.s. | 14.00833 | -
Contenuto di umidità |  | % t.q. | 7.9875 | -
Valore calorifico netto |  | MJ/kg t.q. | 22.37 | -
Valore calorifico netto |  | MJ/kg s.s. | 24.39375 | -
Parametri chimici
Parametri |  | Unità | Valore: | Limiti
Cloro (Cl) |  | % s.s. | 0.6557083 | -
Antimonio (Sb) |  | mg/kg s.s. | 18.86 | 50
Arsenico (As) |  | mg/kg s.s. | 0.61 | 5
Cadmio (Cd) |  | mg/kg s.s. | 0.87 | 4
Cromo (Cr) |  | mg/kg s.s. | 17.65 | 100
Cobalto (Co) |  | mg/kg s.s. | 1.68 | 18
Rame (Cu) |  | mg/kg s.s. | 67.03 | 500
Piombo (Pb) |  | mg/kg s.s. | 13.61 | 240
Manganese (Mn) |  | mg/kg s.s. | 125.42 | 250
Mercurio (Hg) |  | mg/MJ t.q. | 0.01625 | -
Nichel (Ni) |  | mg/kg s.s. | 4.17 | 30
Tallio (Tl) |  | mg/kg s.s. | 0.13 | 5
Vanadio (V) |  | mg/kg s.s. | 6.06 | 10
Stagno (Sn) |  | mg/kg s.s. | 3.57 | -
Zolfo (S) 6* |  | % s.s. | 0.06 | -
2*: assegnare classe secondo i criteri individuati dalla norma UNI EN ISO 21640
3*: assegnare il codice di origine dei rifiuti in ingresso secondo la Tabella 3 della norma UNI EN ISO 21640
4*: assegnare una forma in base a quelle riportate in Tabella 4 della norma UNI EN ISO 21640
5*: setacciatura o tecnica equivalente espressa come d95, dove d è la dimensione delle particelle sulla curva di distribuzione dove passa 95% (UNI EN 15415-1)
6*: valore da riportare se richiesto dal cliente, non previsto dalla norma UNI EN ISO 21640 o dal D.M. n. 22 del 2013
Formulas:
Data = '[2]2023'!B122

## Lotto 7
|  | ELABORAZIONE DATI ANALISI CSS PER IMPIANTO A REGIME | [8 empty] | 866.4113/00 07/2021
7
CLASSIFICAZIONE
Anno | 2023
Lotto n° | 7
Dimensione lotto (t) | 1186.36
Sottolotto | Data | Umidità (% t.q.) | Contenuto di ceneri (% s.s.) | PCI (MJ/kg t.q.) | PCI (MJ/kg s.s.) | Cloro (%s.s.) | Cloro (%t.q.) | Mercurio (mg/kg s.s.) | Mercurio (mg/MJ t.q.) | Produzione (kg)
1 | 2023-08-02 | 10.2 | 12.8 | 24.69 | 27.69 | 0.809 | 0.73 | 0.82 | 0.03 | 45240
2 | 2023-08-03 | 5.5 | 10.2 | 26.74 | 28.39 | 0.432 | 0.41 | 0.44 | 0.015 | 79710
3 | 2023-08-04 | 5.6 | 13.3 | 28.14 | 29.9 | 0.865 | 0.82 | 0.86 | 0.029 | 26480
4 | 2023-08-07 | 8.3 | 13.1 | 26.31 | 28.85 | 0.883 | 0.81 | 0.64 | 0.022 | 50510
5 | 2023-08-08 | 0.4 | 11 | 28.89 | 29.02 | 1.17 | 1.16 | 0.39 | 0.013 | 49410
6 | 2023-08-09 | 0.7 | 8.8 | 25.63 | 25.82 | 0.538 | 0.53 | 0.14 | 0.005 | 48330
7 | 2023-08-10 | 0.7 | 9.2 | 30.37 | 30.6 | 0.297 | 0.3 | 0.54 | 0.018 | 48850
8 | 2023-08-11 | 6 | 13.7 | 25.39 | 27.11 | 0.715 | 0.67 | 0.29 | 0.011 | 24460
9 | 2023-08-14 | 4.9 | 12.9 | 25.6 | 27.01 | 0.483 | 0.46 | 0.4 | 0.015 | 50400
10 | 2023-08-16 | 4.5 | 15.3 | 23.66 | 24.86 | 0.395 | 0.38 | 0.75 | 0.03 | 48250
11 | 2023-08-17 | 4.3 | 19.8 | 18.88 | 19.8 | 0.368 | 0.35 | 0.97 | 0.049 | 47180
12 | 2023-08-18 | 1.8 | 14 | 26.47 | 26.99 | 0.342 | 0.34 | 0.61 | 0.023 | 48060
13 | 2023-08-21 | 0.4 | 7.9 | 26.99 | 27.11 | 0.173 | 0.17 | 0.49 | 0.018 | 47770
14 | 2023-08-22 | 1.1 | 7.8 | 27.42 | 27.76 | 0.286 | 0.25 | 0.4 | 0.014 | 49670
15 | 2023-08-23 | 0.5 | 11.5 | 28.08 | 28.24 | 0.41 | 0.41 | 0.35 | 0.013 | 51490
16 | 2023-08-24 | 0.6 | 9 | 27.26 | 27.42 | 0.144 | 0.17 | 0.31 | 0.011 | 48560
17 | 2023-08-25 | 1.3 | 7.4 | 21.82 | 22.12 | 0.41 | 0.4 | 0.67 | 0.03 | 47660
18 | 2023-08-28 | 0.5 | 8.2 | 21.14 | 21.26 | 0.625 | 0.62 | 0.57 | 0.027 | 71750
19 | 2023-08-29 | 1.1 | 8.9 | 28.81 | 29.15 | 0.264 | 0.26 | 0.57 | 0.02 | 47320
20 | 2023-08-30 | 0.8 | 8.6 | 24.49 | 24.7 | 0.288 | 0.29 | 0.81 | 0.033 | 74450
21 | 2023-08-31 | 13.9 | 20 | 16.97 | 20 | 0.965 | 0.83 | 0.45 | 0.023 | 43480
22 | 2023-09-01 | 0.6 | 9.7 | 29.7 | 29.88 | 0.636 | 0.63 | 0.04 | 0.001 | 47830
23 | 2023-09-04 | 15.1 | 9.1 | 23.23 | 27.66 | 0.937 | 0.8 | 0.04 | 0.001 | 68440
24 | 2023-09-05 | 12.3 | 7.5 | 28.1 | 32.27 | 1.197 | 1.05 | 0.04 | 0.001 | 21060
MEDIA 1* |  | 4.2125 | 11.2375 | 25.61583 | 26.81708 | 0.568 | 0.535 | 0.4829167 | 0.01883333
N.B.: I valori sotto soglia di rilevabilità utilizzata dal laboratorio accreditato, sono riportati in grassetto corsivo
1* Media aritmetica dei valori giornalieri di tutto il lotto, da utilizzare come valore per la classificazione su 10 lotti consecutivi in "Classificazione Specificazione 10 lotti"
SPECIFICAZIONE
Classe e origine dei CSS
Codice classe 2*: 2-3-1
Origine 3*: 1.2.3, 1.5.1, 1.6, 1.7.2, 1.7.5, 2.1.2, 3.1.1, 3.4*, 3.5.2
Parametri fisici
Forma della particella 4*: fluff
Dimensioni della particella (d95) 5*: 30 mm
Parametri |  | Unità | Valore: | Limiti
Contenuto di ceneri |  | % s.s. | 11.2375 | -
Contenuto di umidità |  | % t.q. | 4.2125 | -
Valore calorifico netto |  | MJ/kg t.q. | 25.61583 | -
Valore calorifico netto |  | MJ/kg s.s. | 26.81708 | -
Parametri chimici
Parametri |  | Unità | Valore: | Limiti
Cloro (Cl) |  | % s.s. | 0.568 | -
Antimonio (Sb) |  | mg/kg s.s. | 32.42 | 50
Arsenico (As) |  | mg/kg s.s. | 0.25 | 5
Cadmio (Cd) |  | mg/kg s.s. | 1.08 | 4
Cromo (Cr) |  | mg/kg s.s. | 18.42 | 100
Cobalto (Co) |  | mg/kg s.s. | 4.59 | 18
Rame (Cu) |  | mg/kg s.s. | 72.16 | 500
Piombo (Pb) |  | mg/kg s.s. | 28 | 240
Manganese (Mn) |  | mg/kg s.s. | 70.2 | 250
Mercurio (Hg) |  | mg/MJ t.q. | 0.01883333 | -
Nichel (Ni) |  | mg/kg s.s. | 56.77 | 30
Tallio (Tl) |  | mg/kg s.s. | 0.13 | 5
Vanadio (V) |  | mg/kg s.s. | 2.84 | 10
Stagno (Sn) |  | mg/kg s.s. | 6.77 | -
Zolfo (S) 6* |  | % s.s. | 0.053 | -
2*: assegnare classe secondo i criteri individuati dalla norma UNI EN ISO 21640
3*: assegnare il codice di origine dei rifiuti in ingresso secondo la Tabella 3 della norma UNI EN ISO 21640
4*: assegnare una forma in base a quelle riportate in Tabella 4 della norma UNI EN ISO 21640
5*: setacciatura o tecnica equivalente espressa come d95, dove d è la dimensione delle particelle sulla curva di distribuzione dove passa 95% (UNI EN 15415-1)
6*: valore da riportare se richiesto dal cliente, non previsto dalla norma UNI EN ISO 21640 o dal D.M. n. 22 del 2013
Formulas:
Data = '[1]2023'!B146

## Lotto 8
|  | ELABORAZIONE DATI ANALISI CSS PER IMPIANTO A REGIME | [8 empty] | 866.4113/00 07/2021
8
CLASSIFICAZIONE
Anno | 2023
Lotto n° | 8
Dimensione lotto (t) | 1044.34
Sottolotto | Data | Umidità (% t.q.) | Contenuto di ceneri (% s.s.) | PCI (MJ/kg t.q.) | PCI (MJ/kg s.s.) | Cloro (%s.s.) | Cloro (%t.q.) | Mercurio (mg/kg s.s.) | Mercurio (mg/MJ t.q.) | Produzione (kg)
1 | 2023-09-06 | 6.5 | 9 | 24.99 | 26.86 | 0.845 | 0.79 | 0.39 | 0.014 | 64090
2 | 2023-09-07 | 9.3 | 13.3 | 27.94 | 30.97 | 0.636 | 0.58 | 0.11 | 0.003 | 42770
3 | 2023-09-08 | 13.2 | 20.4 | 18.44 | 21.5 | 0.926 | 0.8 | 1.7 | 0.08 | 22120
4 | 2023-09-11 | 12.7 | 17.7 | 21.9 | 25.34 | 0.604 | 0.53 | 1.31 | 0.052 | 47250
5 | 2023-09-12 | 11.3 | 15.7 | 20.65 | 23.49 | 0.695 | 0.7 | 0.04 | 0.001 | 47200
6 | 2023-09-13 | 5.3 | 17.7 | 26.3 | 27.86 | 0.567 | 0.6 | 0.48 | 0.017 | 44470
7 | 2023-09-14 | 2.8 | 15.8 | 24.8 | 25.56 | 0.243 | 0.24 | 0.04 | 0.001 | 43230
8 | 2023-09-15 | 1 | 8.6 | 29.42 | 29.73 | 0.321 | 0.32 | 0.16 | 0.005 | 20650
9 | 2023-09-18 | 7.4 | 8.6 | 23.35 | 25.36 | 0.596 | 0.55 | 0.19 | 0.007 | 45170
10 | 2023-09-19 | 7 | 13.1 | 20.9 | 22.59 | 0.7 | 0.65 | 0.25 | 0.011 | 44200
11 | 2023-09-20 | 12.3 | 14.8 | 19.48 | 22.46 | 0.722 | 0.63 | 0.04 | 0.001 | 23040
12 | 2023-09-21 | 15.1 | 14.1 | 20.44 | 24.38 | 1.139 | 0.97 | 0.05 | 0.002 | 46190
13 | 2023-09-22 | 16.4 | 19.6 | 20.42 | 24.76 | 0.835 | 0.7 | 0.93 | 0.038 | 46090
14 | 2023-09-25 | 11.6 | 26 | 14.89 | 17.07 | 0.43 | 0.38 | 0.58 | 0.034 | 65050
15 | 2023-09-26 | 9.8 | 11.5 | 19.83 | 22.16 | 0.495 | 0.45 | 0.04 | 0.001 | 50240
16 | 2023-09-27 | 14 | 36.2 | 21.16 | 24.89 | 1.154 | 0.99 | 1.19 | 0.048 | 50390
17 | 2023-09-28 | 1.5 | 10.4 | 23.61 | 24 | 0.442 | 0.44 | 0.51 | 0.021 | 48240
18 | 2023-09-29 | 8.5 | 12.7 | 25.72 | 28.26 | 0.473 | 0.43 | 0.28 | 0.01 | 24960
19 | 2023-10-02 | 18.2 | 10.4 | 22.02 | 27.27 | 1.196 | 0.98 | 0.38 | 0.014 | 45640
20 | 2023-10-03 | 9.9 | 11.7 | 26.83 | 29.96 | 1.289 | 1.16 | 0.16 | 0.005 | 44500
21 | 2023-10-04 | 8.3 | 14.7 | 26.19 | 28.72 | 1.147 | 1.05 | 0.37 | 0.011 | 47140
22 | 2023-10-05 | 10.4 | 11.9 | 25.87 | 29.06 | 1.91 | 1.71 | 0.12 | 0.004 | 43900
23 | 2023-10-06 | 6.7 | 16.4 | 24.81 | 26.7 | 0.975 | 0.91 | 0.8 | 0.03 | 41600
24 | 2023-10-09 | 5.1 | 13.3 | 26.16 | 27.65 | 0.668 | 0.63 | 0.19 | 0.007 | 46210
MEDIA 1* |  | 9.345833 | 15.15 | 23.17167 | 25.69167 | 0.792 | 0.71625 | 0.4295833 | 0.017375
N.B.: I valori sotto soglia di rilevabilità utilizzata dal laboratorio accreditato, sono riportati in grassetto corsivo
1* Media aritmetica dei valori giornalieri di tutto il lotto, da utilizzare come valore per la classificazione su 10 lotti consecutivi in "Classificazione Specificazione 10 lotti"
SPECIFICAZIONE
Classe e origine dei CSS
Codice classe 2*: 2-3-1
Origine 3*: 1.2.3, 1.5.1, 1.6, 1.7.2, 1.7.5, 2.1.2, 3.1.1, 3.4*, 3.5.2
Parametri fisici
Forma della particella 4*: fluff
Dimensioni della particella (d95) 5*: 30 mm
Parametri |  | Unità | Valore: | Limiti
Contenuto di ceneri |  | % s.s. | 15.15 | -
Contenuto di umidità |  | % t.q. | 9.345833 | -
Valore calorifico netto |  | MJ/kg t.q. | 23.17167 | -
Valore calorifico netto |  | MJ/kg s.s. | 25.69167 | -
Parametri chimici
Parametri |  | Unità | Valore: | Limiti
Cloro (Cl) |  | % s.s. | 0.792 | -
Antimonio (Sb) |  | mg/kg s.s. | 0.83 | 50
Arsenico (As) |  | mg/kg s.s. | 0.83 | 5
Cadmio (Cd) |  | mg/kg s.s. | 0.08 | 4
Cromo (Cr) |  | mg/kg s.s. | 17.74 | 100
Cobalto (Co) |  | mg/kg s.s. | 63.44 | 18
Rame (Cu) |  | mg/kg s.s. | 1747.92 | 500
Piombo (Pb) |  | mg/kg s.s. | 20.77 | 240
Manganese (Mn) |  | mg/kg s.s. | 213.04 | 250
Mercurio (Hg) |  | mg/MJ t.q. | 0.017375 | -
Nichel (Ni) |  | mg/kg s.s. | 16.03 | 30
Tallio (Tl) |  | mg/kg s.s. | 0.13 | 5
Vanadio (V) |  | mg/kg s.s. | 4.43 | 10
Stagno (Sn) |  | mg/kg s.s. | 15.4 | -
Zolfo (S) 6* |  | % s.s. | 0.07 | -
2*: assegnare classe secondo i criteri individuati dalla norma UNI EN ISO 21640
3*: assegnare il codice di origine dei rifiuti in ingresso secondo la Tabella 3 della norma UNI EN ISO 21640
4*: assegnare una forma in base a quelle riportate in Tabella 4 della norma UNI EN ISO 21640
5*: setacciatura o tecnica equivalente espressa come d95, dove d è la dimensione delle particelle sulla curva di distribuzione dove passa 95% (UNI EN 15415-1)
6*: valore da riportare se richiesto dal cliente, non previsto dalla norma UNI EN ISO 21640 o dal D.M. n. 22 del 2013
Formulas:
Data = '[1]2023'!B170

## Lotto 9
|  | ELABORAZIONE DATI ANALISI CSS PER IMPIANTO A REGIME | [8 empty] | 866.4113/00 07/2021
9
CLASSIFICAZIONE
Anno | 2023
Lotto n° | 9
Dimensione lotto (t) | 1394.12
Sottolotto | Data | Umidità (% t.q.) | Contenuto di ceneri (% s.s.) | PCI (MJ/kg t.q.) | PCI (MJ/kg s.s.) | Cloro (%s.s.) | Cloro (%t.q.) | Mercurio (mg/kg s.s.) | Mercurio (mg/MJ t.q.) | Produzione (kg)
1 | 2023-10-10 | 3.4 | 10.6 | 29.11 | 30.19 | 0.586 | 0.57 | 0.05 | 0.002 | 44640
2 | 2023-10-11 | 6.4 | 13.4 | 24.58 | 26.36 | 0.372 | 0.35 | 0.04 | 0.001 | 45840
3 | 2023-10-12 | 12 | 13.2 | 21.93 | 25.15 | 0.686 | 0.6 | 0.3 | 0.012 | 46470
4 | 2023-10-13 | 6.9 | 14.1 | 28.93 | 31.19 | 0.756 | 0.7 | 0.26 | 0.008 | 44330
5 | 2023-10-14 | 10.8 | 15 | 22.29 | 25.17 | 1.052 | 0.94 | 0.04 | 0.001 | 43160
6 | 2023-10-16 | 6.2 | 8.9 | 30.26 | 32.36 | 0.633 | 0.59 | 0.06 | 0.002 | 46060
7 | 2023-10-17 | 5 | 16.6 | 28.2 | 29.77 | 0.527 | 0.5 | 0.54 | 0.018 | 46320
8 | 2023-10-18 | 9.8 | 12.4 | 27.22 | 30.36 | 1.226 | 1.11 | 0.37 | 0.012 | 72640
9 | 2023-10-19 | 10.8 | 10.1 | 25.59 | 28.9 | 0.626 | 0.56 | 0.25 | 0.009 | 103290
10 | 2023-10-20 | 3.2 | 11.3 | 29.74 | 30.78 | 0.361 | 0.35 | 0.47 | 0.015 | 50660
11 | 2023-10-21 | 10.1 | 17.3 | 24.14 | 27.05 | 1.12 | 1.01 | 0.33 | 0.012 | 21550
12 | 2023-10-23 | 6.6 | 9 | 27.55 | 29.63 | 0.478 | 0.45 | 0.23 | 0.008 | 103510
13 | 2023-10-24 | 13.1 | 13.1 | 23.53 | 27.32 | 1.358 | 1.18 | 0.23 | 0.008 | 126070
14 | 2023-10-25 | 9 | 11.8 | 29.37 | 32.45 | 0.639 | 0.58 | 0.25 | 0.008 | 24180
15 | 2023-10-26 | 4.1 | 7.6 | 26.28 | 27.46 | 0.341 | 0.33 | 0.19 | 0.007 | 47740
16 | 2023-10-27 | 3.1 | 8.8 | 31.29 | 32.35 | 0.505 | 0.49 | 0.12 | 0.004 | 42250
17 | 2023-10-30 | 18 | 18.1 | 19.52 | 24.16 | 0.587 | 0.48 | 0.25 | 0.01 | 97030
18 | 2023-10-31 | 13.6 | 7.6 | 24.9 | 29.08 | 0.923 | 0.8 | 0.31 | 0.011 | 92180
19 | 2023-11-02 | 11.2 | 14.8 | 23.76 | 26.97 | 0.669 | 0.59 | 0.16 | 0.006 | 42640
20 | 2023-11-03 | 16.9 | 15.5 | 19.38 | 23.66 | 0.434 | 0.36 | 0.38 | 0.016 | 43020
21 | 2023-11-06 | 20.4 | 15 | 18.75 | 23.97 | 0.757 | 0.6 | 0.09 | 0.004 | 46720
22 | 2023-11-07 | 18.3 | 12.9 | 20.55 | 25.4 | 0.576 | 0.47 | 0.1 | 0.004 | 72560
23 | 2023-11-08 | 16.2 | 12 | 19.65 | 23.77 | 0.581 | 0.49 | 0.29 | 0.012 | 43160
24 | 2023-11-09 | 19.1 | 15 | 21.8 | 27.32 | 0.744 | 0.6 | 0.5 | 0.018 | 48100
MEDIA 1* |  | 10.59167 | 12.67083 | 24.93 | 27.95083 | 0.6890417 | 0.6125 | 0.2420833 | 0.008666667
N.B.: I valori sotto soglia di rilevabilità utilizzata dal laboratorio accreditato, sono riportati in grassetto corsivo
1* Media aritmetica dei valori giornalieri di tutto il lotto, da utilizzare come valore per la classificazione su 10 lotti consecutivi in "Classificazione Specificazione 10 lotti"
SPECIFICAZIONE
Classe e origine dei CSS
Codice classe 2*: 2-3-1
Origine 3*: 1.2.3, 1.5.1, 1.6, 1.7.2, 1.7.5, 2.1.2, 3.1.1, 3.4*, 3.5.2
Parametri fisici
Forma della particella 4*: fluff
Dimensioni della particella (d95) 5*: 30 mm
Parametri |  | Unità | Valore: | Limiti
Contenuto di ceneri |  | % s.s. | 12.67083 | -
Contenuto di umidità |  | % t.q. | 10.59167 | -
Valore calorifico netto |  | MJ/kg t.q. | 24.93 | -
Valore calorifico netto |  | MJ/kg s.s. | 27.95083 | -
Parametri chimici
Parametri |  | Unità | Valore: | Limiti
Cloro (Cl) |  | % s.s. | 0.6890417 | -
Antimonio (Sb) |  | mg/kg s.s. | 46.79 | 50
Arsenico (As) |  | mg/kg s.s. | 0.25 | 5
Cadmio (Cd) |  | mg/kg s.s. | 0.08 | 4
Cromo (Cr) |  | mg/kg s.s. | 9.68 | 100
Cobalto (Co) |  | mg/kg s.s. | 0.42 | 18
Rame (Cu) |  | mg/kg s.s. | 4393.59 | 500
Piombo (Pb) |  | mg/kg s.s. | 20.05 | 240
Manganese (Mn) |  | mg/kg s.s. | 169.53 | 250
Mercurio (Hg) |  | mg/MJ t.q. | 0.008666667 | -
Nichel (Ni) |  | mg/kg s.s. | 3.36 | 30
Tallio (Tl) |  | mg/kg s.s. | 0.13 | 5
Vanadio (V) |  | mg/kg s.s. | 2.75 | 10
Stagno (Sn) |  | mg/kg s.s. | 1008.42 | -
Zolfo (S) 6* |  | % s.s. | 0.091 | -
2*: assegnare classe secondo i criteri individuati dalla norma UNI EN ISO 21640
3*: assegnare il codice di origine dei rifiuti in ingresso secondo la Tabella 3 della norma UNI EN ISO 21640
4*: assegnare una forma in base a quelle riportate in Tabella 4 della norma UNI EN ISO 21640
5*: setacciatura o tecnica equivalente espressa come d95, dove d è la dimensione delle particelle sulla curva di distribuzione dove passa 95% (UNI EN 15415-1)
6*: valore da riportare se richiesto dal cliente, non previsto dalla norma UNI EN ISO 21640 o dal D.M. n. 22 del 2013
Formulas:
Data = '[1]2023'!B194

## Lotto 10
|  | ELABORAZIONE DATI ANALISI CSS PER IMPIANTO A REGIME | [8 empty] | 866.4113/00 07/2021
10
CLASSIFICAZIONE
Anno | 2023
Lotto n° | 10
Dimensione lotto (t) | 1006.14
Sottolotto | Data | Umidità (% t.q.) | Contenuto di ceneri (% s.s.) | PCI (MJ/kg t.q.) | PCI (MJ/kg s.s.) | Cloro (%s.s.) | Cloro (%t.q.) | Mercurio (mg/kg s.s.) | Mercurio (mg/MJ t.q.) | Produzione (kg)
1 | 2023-11-10 | 2.2 | 12.4 | 29.44 | 30.14 | 0.709 | 0.69 | 0.45 | 0.015 | 48340
2 | 2023-11-13 | 19.6 | 11.8 | 24.69 | 31.1 | 0.933 | 0.75 | 0.39 | 0.013 | 46310
3 | 2023-11-14 | 16.8 | 13.6 | 26.23 | 31.84 | 0.934 | 0.78 | 0.42 | 0.014 | 46200
4 | 2023-11-15 | 12.8 | 11.9 | 28.07 | 32.42 | 0.989 | 0.86 | 0.3 | 0.009 | 46100
5 | 2023-11-16 | 19.3 | 12.6 | 25.55 | 32.07 | 0.932 | 0.75 | 0.29 | 0.009 | 50510
6 | 2023-11-17 | 23.4 | 18.6 | 18.81 | 25.08 | 0.961 | 0.74 | 0.18 | 0.008 | 53030
7 | 2023-11-20 | 15.3 | 12.2 | 20.58 | 24.61 | 0.545 | 0.54 | 0.1 | 0.004 | 46670
8 | 2023-11-21 | 13 | 14.8 | 25.13 | 29.15 | 1.088 | 0.95 | 0.35 | 0.012 | 44220
9 | 2023-11-22 | 9 | 13.2 | 24.41 | 26.99 | 0.693 | 0.63 | 0.45 | 0.017 | 46800
10 | 2023-11-23 | 13.4 | 17.5 | 21.19 | 24.73 | 0.269 | 0.23 | 0.25 | 0.01 | 44780
11 | 2023-11-24 | 14 | 13.5 | 25.28 | 29.67 | 0.675 | 0.58 | 0.45 | 0.015 | 43010
12 | 2023-11-27 | 1.1 | 7.7 | 33.92 | 34.32 | 0.867 | 0.86 | 0.22 | 0.007 | 46150
13 | 2023-11-28 | 11.5 | 11.2 | 29.51 | 33.57 | 0.874 | 0.77 | 0.63 | 0.019 | 46220
14 | 2023-11-29 | 12.3 | 16 | 21.67 | 24.94 | 0.712 | 0.62 | 0.57 | 0.023 | 50680
15 | 2023-11-30 | 12.9 | 16.2 | 20.48 | 23.75 | 0.693 | 0.6 | 0.04 | 0.001 | 47000
16 | 2023-12-01 | 13.2 | 24.1 | 21.25 | 24.74 | 0.134 | 0.17 | 0.37 | 0.015 | 41170
17 | 2023-12-04 | 9.9 | 11.9 | 27.26 | 30.44 | 0.474 | 0.43 | 0.61 | 0.02 | 46530
18 | 2023-12-05 | 16.4 | 20 | 18.95 | 22.99 | 0.989 | 0.83 | 0.09 | 0.004 | 45430
19 | 2023-12-06 | 13.3 | 15 | 22.65 | 26.4 | 0.665 | 0.58 | 0.52 | 0.02 | 21540
20 | 2023-12-07 | 1.8 | 8.8 | 30.46 | 31.06 | 0.708 | 0.69 | 0.17 | 0.006 | 50870
21 | 2023-12-11 | 15.7 | 11.5 | 25.49 | 30.55 | 1.482 | 1.13 | 0.23 | 0.007 | 44160
22 | 2023-12-11 | 18.2 | 11.8 | 25.18 | 31.14 | 1.105 | 0.9 | 0.17 | 0.006
23 | 2023-12-12 | 7.8 | 10.4 | 30.55 | 33.29 | 0.776 | 0.72 | 0.04 | 0.001 | 50420
24 | 2023-12-12 | 7.2 | 13.8 | 30.72 | 33.23 | 0.635 | 0.59 | 0.07 | 0.002
MEDIA 1* |  | 12.50417 | 13.77083 | 25.31125 | 29.0925 | 0.7850833 | 0.6829167 | 0.3066667 | 0.01070833
N.B.: I valori sotto soglia di rilevabilità utilizzata dal laboratorio accreditato, sono riportati in grassetto corsivo
1* Media aritmetica dei valori giornalieri di tutto il lotto, da utilizzare come valore per la classificazione su 10 lotti consecutivi in "Classificazione Specificazione 10 lotti"
SPECIFICAZIONE
Classe e origine dei CSS
Codice classe 2*: 2-3-1
Origine 3*: 1.2.3, 1.5.1, 1.6, 1.7.2, 1.7.5, 2.1.2, 3.1.1, 3.4*, 3.5.2
Parametri fisici
Forma della particella 4*: fluff
Dimensioni della particella (d95) 5*: 30 mm
Parametri |  | Unità | Valore: | Limiti
Contenuto di ceneri |  | % s.s. | 13.77083 | -
Contenuto di umidità |  | % t.q. | 12.50417 | -
Valore calorifico netto |  | MJ/kg t.q. | 25.31125 | -
Valore calorifico netto |  | MJ/kg s.s. | 29.0925 | -
Parametri chimici
Parametri |  | Unità | Valore: | Limiti
Cloro (Cl) |  | % s.s. | 0.7850833 | -
Antimonio (Sb) |  | mg/kg s.s. | 22.73 | 50
Arsenico (As) |  | mg/kg s.s. | 0.44 | 5
Cadmio (Cd) |  | mg/kg s.s. | 0.55 | 4
Cromo (Cr) |  | mg/kg s.s. | 13.77 | 100
Cobalto (Co) |  | mg/kg s.s. | 1.16 | 18
Rame (Cu) |  | mg/kg s.s. | 1693 | 500
Piombo (Pb) |  | mg/kg s.s. | 24.47 | 240
Manganese (Mn) |  | mg/kg s.s. | 111.22 | 250
Mercurio (Hg) |  | mg/MJ t.q. | 0.01070833 | -
Nichel (Ni) |  | mg/kg s.s. | 0.42 | 30
Tallio (Tl) |  | mg/kg s.s. | 0.13 | 5
Vanadio (V) |  | mg/kg s.s. | 3.32 | 10
Stagno (Sn) |  | mg/kg s.s. | 5.36 | -
Zolfo (S) 6* |  | % s.s. | 0.033 | -
2*: assegnare classe secondo i criteri individuati dalla norma UNI EN ISO 21640
3*: assegnare il codice di origine dei rifiuti in ingresso secondo la Tabella 3 della norma UNI EN ISO 21640
4*: assegnare una forma in base a quelle riportate in Tabella 4 della norma UNI EN ISO 21640
5*: setacciatura o tecnica equivalente espressa come d95, dove d è la dimensione delle particelle sulla curva di distribuzione dove passa 95% (UNI EN 15415-1)
6*: valore da riportare se richiesto dal cliente, non previsto dalla norma UNI EN ISO 21640 o dal D.M. n. 22 del 2013
Formulas:
Data = '[1]2023'!B218

## Lotto 11
|  | ELABORAZIONE DATI ANALISI CSS PER IMPIANTO A REGIME | [8 empty] | 866.4113/00 07/2021
11
CLASSIFICAZIONE
Anno | 2023
Lotto n° | 11
Dimensione lotto (t) | 527.94
Sottolotto | Data | Umidità (% t.q.) | Contenuto di ceneri (% s.s.) | PCI (MJ/kg t.q.) | PCI (MJ/kg s.s.) | Cloro (%s.s.) | Cloro (%t.q.) | Mercurio (mg/kg s.s.) | Mercurio (mg/MJ t.q.) | Produzione (kg)
1 | 2023-12-13 | 12.6 | 17.2 | 24.29 | 28.04 | 1.182 | 1.03 | 0.04 | 0.001
2 | 2023-12-13 | 11.7 | 18.8 | 24.93 | 28.47 | 0.706 | 0.62 | 0.04 | 0.001 | 44520
3 | 2023-12-14 | 21.8 | 18 | 20.61 | 26.81 | 1.143 | 0.89 | 0.49 | 0.019
4 | 2023-12-14 | 20.84 | 13.8 | 20.84 | 27.71 | 0.844 | 0.74 | 0.31 | 0.011 | 45490
5 | 2023-12-15 | 1.6 | 15.6 | 31.62 | 32.16 | 0.319 | 0.31 | 0.11 | 0.003
6 | 2023-12-15 | 1.6 | 9.2 | 31.27 | 31.79 | 0.292 | 0.29 | 0.2 | 0.006 | 49100
7 | 2023-12-18 | 21.1 | 15.9 | 20.91 | 26.97 | 1.126 | 0.89 | 1.15 | 0.044
8 | 2023-12-18 | 15.5 | 14.5 | 23.67 | 28.33 | 1.179 | 1 | 0.43 | 0.015 | 46580
9 | 2023-12-19 | 16.5 | 20.4 | 23.09 | 27.99 | 0.75 | 0.63 | 0.38 | 0.014
10 | 2023-12-19 | 17.5 | 16 | 22.32 | 27.4 | 1.177 | 0.97 | 0.5 | 0.019 | 48810
11 | 2023-12-20 | 19.7 | 9.7 | 23.48 | 29.64 | 1.073 | 0.86 | 0.41 | 0.014
12 | 2023-12-20 | 16.8 | 14.7 | 23.35 | 28.39 | 0.945 | 0.79 | 0.25 | 0.009 | 49620
13 | 2023-12-21 | 11.3 | 15.8 | 26.35 | 29.93 | 0.241 | 0.21 | 0.36 | 0.012
14 | 2023-12-21 | 13.8 | 19.4 | 24.98 | 29.24 | 0.758 | 0.65 | 0.39 | 0.013 | 51560
15 | 2023-12-22 | 1 | 10.5 | 28.81 | 29.12 | 0.367 | 0.36 | 0.04 | 0.001
16 | 2023-12-22 | 0.8 | 11.3 | 32.2 | 32.46 | 0.466 | 0.46 | 0.04 | 0.001 | 50850
17 | 2023-12-27 | 10.9 | 14.2 | 23.55 | 26.65 | 0.71 | 0.63 | 0.23 | 0.009
18 | 2023-12-27 | 9.5 | 14.3 | 25.82 | 28.71 | 0.744 | 0.67 | 0.04 | 0.001 | 48500
19 | 2023-12-28 | 11.8 | 16.4 | 25.27 | 28.89 | 0.673 | 0.59 | 0.3 | 0.01
20 | 2023-12-28 | 17.4 | 16.1 | 21.44 | 26.32 | 0.675 | 0.56 | 0.21 | 0.008
21 | 2023-12-28 | 16.6 | 20.3 | 19.82 | 24.09 | 0.872 | 0.73 | 0.25 | 0.01 | 48180
22 | 2023-12-29 | 13.7 | 10.8 | 26.04 | 30.43 | 0.766 | 0.66 | 0.04 | 0.001
23 | 2023-12-29 | 13 | 9.7 | 26.38 | 30.57 | 0.933 | 0.81 | 0.04 | 0.001
24 | 2023-12-29 | 13 | 8.9 | 26.96 | 31.24 | 1.45 | 1.26 | 0.04 | 0.001 | 44730
MEDIA 1* |  | 12.91833 | 14.64583 | 24.91667 | 28.80625 | 0.8079583 | 0.6920833 | 0.2620833 | 0.009333333
N.B.: I valori sotto soglia di rilevabilità utilizzata dal laboratorio accreditato, sono riportati in grassetto corsivo
1* Media aritmetica dei valori giornalieri di tutto il lotto, da utilizzare come valore per la classificazione su 10 lotti consecutivi in "Classificazione Specificazione 10 lotti"
SPECIFICAZIONE
Classe e origine dei CSS
Codice classe 2*: 2-3-1
Origine 3*: 1.2.3, 1.5.1, 1.6, 1.7.2, 1.7.5, 2.1.2, 3.1.1, 3.4*, 3.5.2
Parametri fisici
Forma della particella 4*: fluff
Dimensioni della particella (d95) 5*: 30 mm
Parametri |  | Unità | Valore: | Limiti
Contenuto di ceneri |  | % s.s. | 14.64583 | -
Contenuto di umidità |  | % t.q. | 12.91833 | -
Valore calorifico netto |  | MJ/kg t.q. | 24.91667 | -
Valore calorifico netto |  | MJ/kg s.s. | 28.80625 | -
Parametri chimici
Parametri |  | Unità | Valore: | Limiti
Cloro (Cl) |  | % s.s. | 0.8079583 | -
Antimonio (Sb) |  | mg/kg s.s. | 14.43 | 50
Arsenico (As) |  | mg/kg s.s. | 0.25 | 5
Cadmio (Cd) |  | mg/kg s.s. | 0.35 | 4
Cromo (Cr) |  | mg/kg s.s. | 5.34 | 100
Cobalto (Co) |  | mg/kg s.s. | 1.09 | 18
Rame (Cu) |  | mg/kg s.s. | 20.15 | 500
Piombo (Pb) |  | mg/kg s.s. | 12.93 | 240
Manganese (Mn) |  | mg/kg s.s. | 35.59 | 250
Mercurio (Hg) |  | mg/MJ t.q. | 0.009333333 | -
Nichel (Ni) |  | mg/kg s.s. | 3.99 | 30
Tallio (Tl) |  | mg/kg s.s. | 0.13 | 5
Vanadio (V) |  | mg/kg s.s. | 1.79 | 10
Stagno (Sn) |  | mg/kg s.s. | 2.98 | -
Zolfo (S) 6* |  | % s.s. | 0.308 | -
2*: assegnare classe secondo i criteri individuati dalla norma UNI EN ISO 21640
3*: assegnare il codice di origine dei rifiuti in ingresso secondo la Tabella 3 della norma UNI EN ISO 21640
4*: assegnare una forma in base a quelle riportate in Tabella 4 della norma UNI EN ISO 21640
5*: setacciatura o tecnica equivalente espressa come d95, dove d è la dimensione delle particelle sulla curva di distribuzione dove passa 95% (UNI EN 15415-1)
6*: valore da riportare se richiesto dal cliente, non previsto dalla norma UNI EN ISO 21640 o dal D.M. n. 22 del 2013
Formulas:
Data = '[1]2023'!B242